## 性能对比
序号 | 产物 | 催化剂 | 活性位点 | 设计策略 | 最高 FE (%) | FE 条件 | 电流密度 (mA cm⁻²) | 电流类型 | 电流条件 | 电解池 | 电解液 | 稳定性 | TOF | 原位/工况表征及结论 | 备注 | 数据来源层级 | 文献 | DOI
1 | CO | Ni SAs/N-C | Ni–Nx（ZIF-8 离子交换） | 金属中心/MOF 限域 | 71.9 | η = 0.89 V | 10.48 | 未注明 | η = 0.89 V | 未获取 |  |  | 5273 h⁻¹ |  |  | 摘要 | Zhao et al., J. Am. Chem. Soc. 2017 | 10.1021/jacs.7b02736
2 | CO | Ni–N4/C | Ni–N4（碳层包覆拓扑转化） | 金属中心/位点纯化 | 99 | −0.81 V；−0.5~−0.9 V 内 >90% | 28.6 | 未注明 | −0.81 V | 未获取 | [5 empty] | 摘要 | Li et al., J. Am. Chem. Soc. 2017 | 10.1021/jacs.7b09074
3 | CO | Ni(I)–NG | Ni(I)，d⁹（N 掺杂石墨烯） | 金属中心/价态 | 97 | η = 0.61 V | 22 | 分电流 | 最大值（电位未获取） | 未获取 |  | 100 h，保持 98% 活性 | 14800 h⁻¹（η = 0.61 V） | operando XAS、光电子能谱：Ni(I) 为活性位 |  | 摘要 | Yang et al., Nat Energy 2018 | 10.1038/s41560-017-0078-8
4 | CO | Co–N2 | Co–N2（低配位） | 第一配位壳层/配位数 | 94 | η = 0.52 V | 18.1 | 未注明 | η = 0.52 V | 未获取 |  |  | 18200 h⁻¹ |  |  | 摘要 | Wang et al., Angew Chem Int Ed 2018 | 10.1002/anie.201712451
5 | CO | Co–N5/HNPCSs | Co–N5（轴向 N） | 轴向配位 | >99 | −0.73 / −0.79 V；−0.57~−0.88 V 内 >90% |  |  |  | 未获取 |  | 10 h，FE 与 j 基本不变 |  |  |  | 摘要 | Pan et al., J. Am. Chem. Soc. 2018 | 10.1021/jacs.8b00814
6 | CO | ZnNx/C | Zn–N4 | 金属中心 | 95 | −0.43 V；起始 η 低至 24 mV |  |  |  | 未获取 |  | >75 h 无衰减 | 9969 h⁻¹（最大） |  |  | 摘要 | Yang et al., Angew Chem Int Ed 2018 | 10.1002/anie.201805871
7 | CO | Ni–NG | Ni 嵌入石墨烯空位（Ni–C/N 混合配位） | 载体缺陷锚定/器件 | >95（H 池）；~97（MEA） | H 池 η = 0.55 V；MEA 全电池 2.78 V | 50 | 分电流 | 阴离子膜 MEA，2.78 V 全电池电压 | H 池 / 阴离子 MEA | 0.5 M KHCO₃（H 池）；0.1 M KHCO₃ 阳极液（MEA） | H 池 >20 h；MEA 8 h | 6.8 s⁻¹（η = 0.57 V）；MEA ~59 s⁻¹ | in situ Ni K 边 XAS：XANES 随电位无明显变化，位点稳定 |  | 全文（OSTI 接收稿） | Jiang et al., Energy Environ. Sci. 2018 | 10.1039/c7ee03245e
8 | CO | Fe³⁺–N–C | Fe³⁺–N4（吡咯 N，ZIF-8 900 °C 热解） | 金属中心/价态 | >90 | −0.45 V（GDE 流动池）；起始 η 80 mV | 94 | 分电流 | −0.45 V（η = 340 mV），GDE；H 池 20 mA cm⁻²（−0.47 V） | H 池 / GDE 流动池 | 0.5 M KHCO₃ | H 池 −0.37 V ≥12 h；GDE −0.41 V 28 h | 原文仅称与 Au 相当 | operando Fe K 边 XAS：−0.4 V 前保持 Fe³⁺；≤−0.5 V 还原为 Fe²⁺ 并伴随失活 |  | 全文（EPFL 接收稿） | Gu et al., Science 2019 | 10.1126/science.aaw7515
9 | CO | Ni SAC/炭黑 | Ni 单原子（商用炭黑） | 规模化制备/器件 | ≈100 | HER 约 1% | >100 | 未注明 | 电位未获取 | 气相电解反应器 |  |  |  |  | 10×10 cm² 模块单池电流 >8 A，CO 产率 3.34 L h⁻¹ | 摘要 | Zheng et al., Joule 2019 | 10.1016/j.joule.2018.10.015
10 | CO | Ni–N–C | Ni–Nx | 器件/工业电流 | 未获取 | 摘要称优于 AgOx | ≤700 | 未注明 | 工业电流密度 | 未获取 | [5 empty] | 摘要 | Möller et al., Energy Environ. Sci. 2019 | 10.1039/c8ee02662a
11 | CO | Mn–Cl/N–C | Mn 单原子，卤素/N 双配位 | 轴向配位（卤素） | 97 | η = 0.49 V | ~10 | 未注明 | η = 0.49 V | 未获取 |  |  | 38347 h⁻¹（η = 0.49 V） | in situ XAS：Mn 电子结构被调变 |  | 摘要 | Zhang et al., Nat Commun 2019 | 10.1038/s41467-019-10854-1
12 | CO | FeN5/石墨烯 | Fe–N5（轴向吡咯 N） | 轴向配位 | ≈97.0 | η = 0.35 V |  |  |  | 未获取 | [5 empty] | 摘要 | Zhang et al., Angew Chem Int Ed 2019 | 10.1002/anie.201906079
13 | CO | Ni/Fe–N–C | 孤立 Ni–Fe 双原子 | 双原子 | 98 | −0.7 V；−0.5~−0.9 V 内 >90% |  |  |  | 未获取 |  | 30 h，保持 99% 初始选择性 |  |  |  | 摘要 | Ren et al., Angew Chem Int Ed 2019 | 10.1002/anie.201901575
14 | CO | Bi SAs/NC | Bi–N4 | 主族金属中心 | 97 | η = 0.39 V |  |  |  | 未获取 |  |  | 5535 h⁻¹ | in situ ETEM（合成过程中 Bi 纳米颗粒原子化） |  | 摘要 | Zhang et al., J. Am. Chem. Soc. 2019 | 10.1021/jacs.9b08259
15 | CO | Mn–N3/g-C₃N₄ | Mn–N3 | 第一配位壳层/配位数 | 98.8 | η = 0.44 V（水系） | 14.0 | 分电流 | η = 0.44 V；离子液体中 29.7 mA cm⁻²（η = 0.62 V） | 未获取 | [5 empty] | 摘要 | Feng et al., Nat Commun 2020 | 10.1038/s41467-020-18143-y
16 | CO | Ni_SA–N2–C | Ni–N2 | 第一配位壳层/配位数 | 98 | 未获取 |  |  |  | 未获取 |  |  | 1622 h⁻¹ |  |  | 摘要 | Gong et al., Angew Chem Int Ed 2020 | 10.1002/anie.201914977
17 | CO | Ni SA/碳纳米纤维膜 | Ni 单原子（自支撑多孔碳膜） | 电极结构/工业电流 | 88 | 与 j 同条件 | 308.4 | 分电流 | 膜直接作 GDE | GDE 流动池 |  | 120 h |  |  |  | 摘要 | Yang et al., Nat Commun 2020 | 10.1038/s41467-020-14402-0
18 | CO | Fe-SAC/NPC | Fe–N4 + 高壳层 P（P–C） | 第二及更高配位壳层 | ≈97 | η = 0.32 V；Tafel 59 mV dec⁻¹ |  |  |  | 未获取 | [5 empty] | 摘要 | Sun et al., Angew Chem Int Ed 2021 | 10.1002/anie.202110433
19 | CO | NiFe-DASC | Ni–Fe 异核双原子（N 掺杂石墨烯） | 双原子 | 94.5 | −0.8 V | 98 | 分电流 | 原文写作“η = 0.8 V”，与电位表述存疑 | H 池 | 0.5 M KHCO₃ | 30 h（10 mA cm⁻²） | 15055 h⁻¹（η = 0.68 V） | 仅非原位 XAS/XPS + DFT |  | 全文 | Zeng et al., Nat Commun 2021 | 10.1038/s41467-021-24052-5
20 | CO | Ni-NCA-10 | Ni 单原子/N 掺杂碳气凝胶 | 分级孔载体/传质 | 95.6 | −1.0 V | 226 | 分电流 | −1.0 V | 流动池 |  | 未获取 | 271810 h⁻¹（−1.0 V） |  |  | 摘要 | Guo et al., eScience 2022 | 10.1016/j.esci.2022.03.007
21 | CO | Ni–N4–O/C | Ni–N4 + 轴向 O | 轴向配位 | 97.2 | 最大值；−0.56~−1.06 V 宽窗口高 FE |  |  |  | 未获取 | [5 empty] | 摘要 | Huang et al., ACS Nano 2022 | 10.1021/acsnano.1c07746
22 | CO | Ni–N2（吡咯/吡啶 N） | 不对称 Ni–N2，总配位数约 2.2 | 第一配位壳层/不对称 | 98.5（H 池） | −0.7 V；流动池 −0.15~−0.9 V 内 >90% | 1378.3 | 分电流 | −1.0 V，流动池；−0.15 V 时 20.1 mA cm⁻²；H 池 −0.7 V 时 37.6 mA cm⁻² | H 池 / GDE 流动池 | 0.5 M KHCO₃；1.0 M KOH | 流动池 −0.6 V 60 h（约 450 mA cm⁻²），FE >96% | >274000 h⁻¹（−1.0 V） | operando SR-IRAS + XAFS：单 CO 吸附的 Ni 位点为主要活性构型 |  | 全文 | Zhou et al., Nat Commun 2023 | 10.1038/s41467-023-39505-2
23 | CO | Fe-poN-C/Fe | 吡咯型 Fe–N4 + Fe 纳米颗粒 | 位点–团簇协同 | 99.7（H 池） | −0.35 V（η = 0.24 V）；阴极能量效率最高 97.1%（η = 21 mV） | 154.3 | 总电流 | −0.7 V，流动池 | H 池 / GDE 流动池 | 0.5 M KHCO₃；1 M KOH | 流动池 −0.3 V 100 h，FE ≈100% | 2890.5 h⁻¹（−0.75 V） | in situ Raman（未见 *CO₂⁻，推测快速质子化为 *COOH） |  | 全文 | Wang et al., Nat Commun 2023 | 10.1038/s41467-023-40667-2
24 | CO | Co–S1N3 | Co–S1N3 | 第一配位壳层/杂原子取代 | 98 ± 1.8 | η = 0.41 V |  |  |  | H 池 | 0.5 M KHCO₃ |  | 4564 h⁻¹ |  |  | 摘要 | Pei et al., Nat Commun 2024 | 10.1038/s41467-023-44652-7
25 | CO | Zn-SA/CNCl-1000 | 对称性破缺 Zn–N3（邻近 C–Cl） | 第一配位壳层/对称性破缺 | 97.5 ± 3.0 | −0.63 V；−0.63~−0.93 V 内 >90% | 271.7 | 分电流 | −0.93 V，流动池 | 流动池 / 零间隙 MEA | 1 M KOH；0.5 M KHCO₃（MEA 阳极液） | MEA 200 mA cm⁻² 50 h，FE >80% | 29325 h⁻¹ | in situ XAS（−0.9 V 下 Zn–N4→Zn–N3）+ ATR-SEIRAS（*COOH） |  | 全文 | Wei et al., Nat Commun 2025 | 10.1038/s41467-025-56271-5
26 | CO | Ni1-C/Cl | 不对称 C3–Ni–Cl | 第一配位壳层/酸性体系 | >98 | 500 mA cm⁻²，pH 1 流动池 | ≈491.4 | 分电流 | 500 mA cm⁻² 总电流，pH 1；H 池 −0.9 V 时约 51.7 mA cm⁻² | H 池 / 流动池 / MEA | 0.05 M K₂SO₄（pH 1）；0.5 M KHCO₃（H 池） | H 池 190 h；MEA（pH 1）200 mA cm⁻² 约 80 h，FE >93% |  | in situ XAFS（Ni 价态降低，反应后可逆恢复）+ ATR-SEIRAS（*COOH） |  | 全文 | Hao et al., Nat Commun 2025 | 10.1038/s41467-025-62287-8
27 | CO | Ni-TMNC / HT-Ni-TMNC | Ni–N4（轴向 H₂O/CO 动态配位） | 机理/表征 | >90 | 负于 −0.6 V | ~18 | 总电流 | −0.95 V（HT 样品） | 未获取 | 0.1 M KHCO₃ |  |  | operando XAS + PCA/RBF 机器学习：Ni 保持 +2，轴向配体被 CO 取代，无团聚 |  | 全文（PMC） | Martini et al., J. Am. Chem. Soc. 2023 | 10.1021/jacs.3c04826
28 | HCOOH/HCOO⁻ | Snδ⁺/NG | 带正电 Sn 单原子（N 掺杂石墨烯） | 主族金属中心/价态 | 未获取 | 起始 η 低至 60 mV |  |  |  | 未获取 |  | 200 h 无失活 | 11930 h⁻¹ | in situ FTIR：稳定 CO₂•⁻* 与 HCOO⁻* |  | 摘要 | Zu et al., Advanced Materials 2019 | 10.1002/adma.201808135
29 | HCOOH/HCOO⁻ | Sb SA/NC | Sbδ⁺–N4 | 主族金属中心 | 94.0 | −0.8 V |  |  |  | 未获取 |  |  |  | in situ XAFS：Sbδ⁺–N4 为活性来源 |  | 摘要（BIT 机构库） | Jiang et al., Energy Environ. Sci. 2020 | 10.1039/d0ee01486a
30 | HCOOH/HCOO⁻ | In SAs/NC | Inδ⁺–N4 | 主族金属中心 | 96 | −0.65 V | 8.87 | 未注明 | −0.65 V | 未获取 |  |  | 12500 h⁻¹（−0.95 V） |  |  | 摘要 | Shang et al., Angew Chem Int Ed 2020 | 10.1002/anie.202010903
31 | HCOOH/HCOO⁻ | PSB-CuN3 | 平面对称性破缺 CuN3（C2v） | 第一配位壳层/对称性破缺 | 97.9（流动池） | −0.87 V；摘要值 94.3%（−0.73 V） | 125 | 分电流 | −1.1 V（最大）；FE 97.9% 时约 62 mA cm⁻² | H 池 / GDE 流动池 | 0.5 M KHCO₃ | 流动池 −0.95 V 100 h，FE >90% | 30825 h⁻¹（−1.1 V） | operando XAFS（结构可逆、无团聚）+ ATR-SEIRAS（*OCHO 路径） |  | 全文 | Dong et al., Nat Commun 2023 | 10.1038/s41467-023-42539-1
32 | HCOOH/HCOO⁻ | O–Sn–N4 | Sn(IV)–N4 + 轴向 O | 轴向配位 | 89.4 | −1.0 V | 74.8 | 分电流 | −1.0 V | 未获取 |  | 未获取 |  | operando XAS、ATR-SEIRAS、Raman、¹¹⁹Sn Mössbauer：双齿 Sn–O–CO₂ 中间体 |  | 摘要 | Deng et al., J. Am. Chem. Soc. 2023 | 10.1021/jacs.2c12952
33 | CH₄ | Cu–CeO₂ | Cu 取代 CeO₂(110) + 多氧空位 | 氧化物载体/缺陷 | 58 | 未获取 |  |  |  | 未获取 | [5 empty] | 摘要 | Wang et al., ACS Catal. 2018 | 10.1021/acscatal.8b01014
34 | CH₄ | BNC-Cu | Cu–N2B2 | 第一配位壳层/杂原子取代 | 73 | −1.46 V；−1.23~−1.83 V 内 >60% | 292 | 分电流 | −1.46 V；最大 462 mA cm⁻²（−1.94 V） | 流动池 | 0.5 M KHCO₃（阴极液） | −200 mA cm⁻² 8 h，FE ≈70% |  | in situ XAS（无 Cu–Cu）+ ATR-SEIRAS（CHO*）+ DEMS |  | 全文 | Dai et al., Nat Commun 2023 | 10.1038/s41467-023-39048-6
35 | CH₄ | Cu SAC/ZrO₂ | 自修复 CuN1O2（邻近 ZrO₂ 团簇） | 动态重构/稳定性 | 87.06 ± 3.22 | 500 mA cm⁻²；1000 mA cm⁻² 时 80.21% | 802 | 分电流 | 1000 mA cm⁻² 总电流 | 流动池 / MEA | 1 M KOH | MEA 500 mA cm⁻² 25 h，活性衰减 <3% |  | in situ XAFS、Raman、SEIRAS：Cu 保持单原子，CuN1O2 强化 *CHO 生成 |  | 全文 | Shen et al., Nat Commun 2025 | 10.1038/s41467-025-63274-9
36 | C₂₊（乙醇/丙酮） | Cu–N–C | Cu–N4（工况下可逆转化为 Cu 纳米颗粒） | 动态重构 | 55（乙醇） | −1.2 V，0.1 M CsHCO₃ |  |  |  | 气相循环装置 | 0.1 M CsHCO₃ |  |  | operando XAS：单位点→Cu 纳米颗粒，电解后可逆恢复 |  | 摘要 | Karapinar et al., Angew Chem Int Ed 2019 | 10.1002/anie.201907994
37 | C₂₊（乙醇/丙酮） | Cu/C（原子分散） | Cu 单原子→Cu3/Cu4 团簇 | 动态重构 | 91（乙醇） | −0.7 V；起始 −0.4 V |  |  |  | 未获取 |  | 16 h |  | operando XAS：可逆形成 Cu_n（n = 3, 4）团簇为活性物种 |  | 摘要 | Xu et al., Nat Energy 2020 | 10.1038/s41560-020-0666-x
38 | C₂₊（乙醇/丙酮） | Cu-SA/NPC | Cu–N4（N 掺杂多孔碳） | 金属中心/邻近 C 协同 | 36.7（丙酮） | 未获取 |  |  |  | 未获取 |  |  |  |  | 丙酮产率 336.1 μg h⁻¹ | 摘要 | Zhao et al., Nat Commun 2020 | 10.1038/s41467-020-16381-8

## 字段说明
说明
电位除特别注明外均为 V vs. RHE；η 为过电位（原文口径，未换算）。
电流类型：分电流 = 目标产物分电流密度；总电流 = 总电流密度；未注明 = 原文未说明。
“未获取”或空白表示摘要/可获取全文中未找到该数据，未以记忆或估计补全。
数据来源层级：摘要 = 仅核对出版社/数据库摘要；全文 = 核对开放全文或作者接收稿。
TOF 计算口径（全部金属原子 / ECSA / 可及位点）各文献不同，不宜横向比较。
引用前请回到原文核对；Zeng 2021 原文电位/过电位表述存在歧义，已在表中注明。